## 表格1
供应部物资计划标书 | [7 empty] | 日期 | 2024.12.09 |  | 标书编号
计划类型 | 计划单号 | 序号 | 物资编码 | 提报单位 | 物资名称 | 规格型号 | 技术要求 | 品牌及备注 | 计量 | 数量 | 班组 | 验货人 | 承兑单价报价 | 供应商及联系方式 | 所属设备 | 审批流
|  | 1 | 1002000701 | 冶金新材料事业部 | 铝锰铁 |  | 质量标准：铝锰铁执行LQB47-2014一级品标准。粒度进行抽检，粒度要求为10mm～50mm, 一级品：Al≥55.00%，Mn≥5.00%，Si≤1.00%，C≤1.00%,P≤0.05%,S≤0.05%; |  | 吨 | 290 | 综合经营班 | 石义华 | 0
注：本次招标为含税13%含运费含包装价格，中标后按计划送到指定仓库一票结算。
1、吨袋包装，吨袋内散装和吨袋内10kg/袋，单重误差不得超过±0.5kg。出卖人应当对本合同项下的货物进行适当的、符合标准/保证内件的安全的包装使其适于长途运输及反复装卸和操作。出卖人应根据货物特点和要求采取保护措施使其免受雨水、潮湿、锈蚀、震荡、撞击和其他的损坏，以使其在正常装卸和操作条件下货物能够安全无损坏地抵达交货地点。包装袋出现破损造成撒漏或险肇事故的，每出现一次扣款2000元。2、自铝锰铁入库之日算起,必须保证无粉化现象。如果所供铝锰铁出现粉化,出卖人自行退货处理。每出现一批次退货的考核该出卖人当批退货同等数量合格品货款金额10%的质量保证金，在当月进货结算中进行扣除。